## block, disc, ring, sphere
Flussdichte berechnen
(Ergänzung zu FAQ http://www.supermagnete.com/faq/flux)

Geben Sie Ihre Parameter in die gelben Felder ein. Die Flussdichte wird im grünen Feld angezeigt.

Block (Quader/Würfel)
L	W	D	L	W	D	Grade	Br	Beschichtung	Distanz z	zTot.	Br/Pi	arctan1	arctan2
0	0	0	0	0	0	N42	1.29	0	0	0	0.41	0	0
mm	mm	mm	m	m	m		T	m	mm	m

Flussdichte im Abstand z von einem Block
B(z)	0.000	0
	Tesla	Gauss

Zylinder (Scheibe/Stab)
2R	D	R	D	2D	Grade	Br	Beschichtung	Distanz z	z Tot.	Br/2	sum1	sum2
0	0	0	0	0	N42	1.29	0	0	0	0.65	1	1
mm	mm	m	m	m		T	m	mm	m

Flussdichte im Abstand z von einem Zylinder
B(z)	0.000	0
	Tesla	Gauss

Ring
2Ra	2Ri	D	Ra	Ri	D	2D	Grade	Br	Beschichtung	Distanz z	z Tot.	Br/2	sum1	sum2	sum3	sum4
0	0	0	0	0	0	0	N42	1.29	0	0	0	0.65	1	1	1	1
mm	mm	mm	m	m	m	m		T	m	mm	m

Flussdichte im Abstand z von einem Ring
B(z)	0.000	0
	Tesla	Gauss

Kugel
R	R	Grade	Br	Beschichtung	Distanz z	z Tot.
0	0	N42	1.29	0	0	0
mm	m		T	m	mm	m

Flussdichte im Abstand z von einer Kugel
B(z)	0.000	0
	Tesla	Gauss

(C) Webcraft GmbH, Betreiberin von www.supermagnete.com

Liste für Dropdown	Tesla	Max
N30	1.08	1.12
N33	1.14	1.17
N35	1.17	1.21
N38	1.22	1.26
N40	1.26	1.29
N42	1.29	1.32
N44	1.32	1.36
N45	1.32	1.37
N48	1.37	1.42
N50	1.40	1.46
N52	1.42	1.47